## BANAVAC
Tel. 809-568-2244
Zona Industrial La Isabela, Sto Dgo Norte, Rep. Dom.
ESPECIFICACIONES DE INSUMOS:
| Nombre producto empacado |  |  |  |  | Código SAP |  | Cod. Barras |  | Capacidad
| Banavac |  |  |  |  | N/A
Características Producto
| Calibre : | 1.5 |  | Fuelle: |  | N/A |  | Material : | 70% mLLDPE / 30% LLDPE-butene
| Calibre : | ± 10% |  | Color: |  | Transparente
#REF! | DIMENSIONES : | [5 empty] | Últimos cambios realizados:
4 |  | Medida | Minimo | Maximo | UM
| Ancho | 38.5 | 38.25 | 38.75 | Pulg.
| Largo | 50 | 49.75 | 50.25 | Pulg.
| Tolerancia Mín. | ± 1/4"
0.05 | Peso x Millar | 192.5 |  |  | Lbs |  | Dimensiones Funda
EMBALAJE / PRESENTACIÓN
| Fundas x Paquete : |  | 100
| Tolerancia: |  | 1%
| Propiedades Mecanica | [5 empty] | VER PLANTILLA ANEXA
| Fuerza tensil - ASTM D638 |  | 4,012 / 2,504 psi
| Resistencia punzado - ASTM D1822 |  | 0.848 lbf
| Resistencia al rasgado -ASTM |  | 52.8 / 459.2 gr
| Elongacion - ASTM D638 |  | 256 / 676%
VER PLANTILLA ANEXA
Nota: Valores se deben usar como guia y no establecer como limites.
VER PLANTILLA ANEXA
| Preparado por : Javier Fernandez |  | Fecha / Creación: 10/10/2019